## Sheet1
全新平台外装饰件开发技术要求
1、开发项目内容
1.1 | 乾途北欧订单鱼眼探头装饰件
三维尺寸展示 | 详见三维附件
2、开发进度计划
2.1 | 乙方应在招标完成后5日内冻结三维结构数模 乙方应在招标完成后25日内提供快速样件 乙方应在招标完成后50日内满足批量供货
3、技术要求及主要参数
3.1 | 产品采用ABS材质，壁厚不得小于2mm
3.2 | 该件为鱼眼探头罩，其结构设计需满足鱼眼探头安装需求
3.3 | 表面喷涂黑色亮面漆
3.4 | 甲方要求鱼眼探头装饰件按认可的总体造型及装配结构生产
3.5 | 乙方为甲方提供鱼眼探头装饰件及所有安装附件
3.6 | 乙方给甲方生产、技术及售后服务部门提供一套完整的技术文件，包括但不限于二维图纸、三维图纸等
3.7 | 基体不外露，无起泡、剥离、龟裂等现象
3.8 | 需确保在不同环境下，产品整体不得出现变形、开裂、变色（褪色）、氧化等情况。按GB/T 12600-2005盐雾试验中 CASS试验方法的使用环境进行试验480-504H，不应有基体生锈，起泡现象；
3.9 | 收缩率：按国家标准GB/T 14486-2008进行测试。在-40℃至80℃±2℃的环境温度下收缩率不得大于0.5%
3.1 0 | 基体材料均匀，无飞边、无凹凸、变形、疤痕、加工痕迹
3.11 | 外装饰件的各项性能指标应满足我司企业标准“Q∕XMJL J.JS.1.056.1-2016 客车非金属材料通用技术条件 第一部分：塑料制品”
3.12 | 产品尺寸大小，圆角弧线严格按照设计要求执行；注塑部分无飞边，表面光滑，无瑕疵，喷漆均匀
3.13 | 模具需有蓝光或等效手段的检测报告
4、产品性能要求
4.1 | CASS试验后样件再进行冷热循环试验：①在80℃±2℃条件下加热1h②在室温下放置1h③在-40±2℃下冷却1h④在室温下放置30min,不应有起泡、剥离、龟裂等异常现象。
5、物料明细
量产件 | 25301A02706/A1;1-前围附件,鱼眼探头罩,全新公路车,量产件
6、供方资质
设备 | 需具备干燥机、拌料机、注塑成型机、烘箱、模温机等生产设备
7、模具要求
1.分型面平整，浇口位置合理，冷却系统均匀。 2.加工精度±0.02mm，表面抛光至，高镜面级别0.02~0.05、VDI 6~12 3.注塑压力控制在80-100MPa，温度在180-220℃。 4.定期保养，每次使用后清洁模具。 5.试模产品外观无缺陷，尺寸符合图纸要求。 6.模具标识清晰，提供完整技术文档。 7.模具寿命须最低能满足5万套产品生产。 8.模具材料需具备高强度、耐磨性、良好的抛光性、抗热疲劳性以及优异的可热处理性能（如718/718H/2343ESR等）
8、限价要求
产品限价 | 详见正式招标文件
快速样件费用 | 赠送一套快速样件
模具限价 | 详见正式招标文件
9、检验依据
9.1 | 相关国家标准、企业标准（GB/T 2423.22-2012、GB/T 2423.22-2012、GB/T 1634-2004、GB/T 10125-2012、GB/T 2423.56-2018、GB/T 1690-2010、 Q∕XMJL J.JS.1.056.1-2016）
9.2 | 产品技术要求
9.3 | 双方确认的二维效果图以及三维数模
10、试验项目(乙方 PPAP批准时应试验确认，甲方根据情况做验证)
试验项目包括:外装饰件的热循环试验GB/T 2423.22-2012、热冲击试验GB/T 2423.22-2012、热变形试验GB/T 1634-2004、盐雾试验GB/T 10125-2012、随机振动试验GB/T 2423.56-2018、耐润滑油、耐燃油和耐清洗液试验GB/T 1690-2010、等相关国家标准进行:
11、其他
11.1 | 本协议为该技术协议支持下的所供零部件供货合同的附件。
11.2 | 本技术协议无论何时签署，有效期均以采购合同(协设)的有效期为准，变更时双方另行签订书面协议。
11.3 | 本协议涉及的金旅客车的整车配置及参数，仅作为双方技术匹配参考使用，不是金旅客车整车的唯一配置，甲方可以调整整车的配置和相关参数。
11.4 | 乙方供给甲方的所有产品不得侵犯任何他人的知识产权，也未发生任何侵犯第三方知识产权事项，侵权范围包括但不限于专利、外观设计、实用新型、商标等。如有侵权与甲方无关，由乙方负责解决，并承担全部责任。若因此给甲方造成损失，乙方应据实赔偿。任何一方均不得将本技术协议的内容和本次开发所涉及到的开发资料向第三方泄露,否则守约方有权追究违约方的违约责任。
11.5 | 因履行本协议内容所发生的争议均按与本协议相关的《采购合同(协议)》约定的争议解决方式处理。
11.6 | 未尽事宜双方协商处理。